## CROW_scheurwijdte
project: | Rekenvoorbeeld | [5 empty] | auteur: | CROW
onderdeel: | Wand op vloer | [5 empty] | datum:
omschrijving:
Uitgangspunten
betonkwaliteit |  |  |  | C30/37
karakteristieke cilinderdruksterkte |  | fck | = | 30 | MPa
gemiddelde treksterkte |  | fctm | = | 2.896468 | MPa | (=0.3*fck^(2/3))
secans-elasticiteitsmodulus |  | Ecm | = | 33 | GPa | (= MROUND(22 * ((fck+8)/10)^0.3,1))
wapening |  |  |  | B500B
vloeisterkte |  | fyk | = | 500 | MPa
elasticiteitsmodulus |  | Es | = | 200 | GPa
Afmetingen
totale breedte van de doorsnede |  | b. | = | 4000 | mm
totale dikte van de doorsnede |  | t. | = | 500 | mm
Wapening
staafdiameter |  | Økm | = | 20 | mm
staafafstand |  | swap | = | 100 | mm
Uitgegaan wordt van symmetrische wapening in de doorsnede.
staaloppervlak in de totale doorsnede |  | As | = | 25132.74 | mm² | (=2*PI()/4*Økm^2*b./swap)
dekking op berekende wapening |  | c. | = | 70 | mm
Berekening scheurwijdte verhinderde vervorming
oppervlakte beton in gehele doorsnede |  | Act | = | 2 | m² | (=b. * t. * 10^-6)
absolute wapeningspercentage |  | ρ | = | 1.257% |  | (=As / (Act*10^6))
factor spreiding treksterkte |  | αct | = | 0.7 | [-]
treksterkte beton bij scheuren |  | fct.eff | = | 2.027528 | MPa | (=αct * fctm)
coëfficiënt eigenspanningen |  | k. | = | 0.86 | [-] | (=IF(t.<300,1, IF(t.>800,0.65, -7*10^-4*t.+1.21)))
zuivere trek |  | kc | = | 1 | [-]
scheurkracht betonnen doorsnede |  | Ncr | = | 3752.943 | kN | (=Act*10^6 * fct.eff * (1 + αe*ρ) *k. *10^-3)
staalspanning na ontstaan scheur |  | σs | = | 149.3249 | MPa | (=Ncr*10^3 / As)
CONTROLE |  |  |  | optredende staalspanning onder vloeispanning
effectieve hoogte trekband |  | hc.eff | = | 200 | mm | (=MIN(2.5*(c.+0.5*Økm), t./2))
effectief oppervlak trekband |  | Ac.eff | = | 0.8 | m² | (=hc.eff * b. * 10^-6)
relatieve wapeningshoeveelheid |  | ρp.eff | = | 1.571% |  | (=0.5*As / (Ac.eff*10^6))
verhouding elasticiteitsmoduli |  | αe | = | 6.060606 | [-] | (=Es / Ecm)
factor voor belastingduur |  | kt | = | 0.4 | [-]
gemiddelde rek |  | εsm_εcm | = | 0.4638954 | [*10^-3] | (=MAX((σs-kt*fct.eff/ρp.eff*(1+αe*ρp.eff)), 0.6*σs) / Es)
coëfficiënt hechtende wapening |  | k.1 | = | 0.8 | [-]
coëfficiënt rekverdeling |  | k.2 | = | 1 | [-]
|  | k.3 | = | 0 | [-]
|  | k.4 | = | 0.425 | [-]
maximale scheurafstand |  | sr.max | = | 432.9014 | mm | (=k.3*c.+k.1*k.2*k.4*Økm/ρp.eff)
grenswaarde scheurafstand NB |  | sr.NB | = | 520 | mm | (=MAX(50-0.8*fck, 15) * Økm)
berekende scheurwijdte |  | wk | = | 0.200821 | mm | (=MIN(sr.max,sr.NB) * (εsm_εcm*10^-3))